## 新购物资
序号 | 新购设施、设备名称 | 数量 | 单位 | 科室 | 规格、型号、尺寸、材质等 | 备注
1 | 办公桌L型 | 5 | 张 | 病理科5张 | 1、三聚氰胺板：静曲强度≥21.0 MPa，弹性模量≥2300MPa，内结合强度≥0.4MPa，表面胶合强度≥1.20MPa，含水率3.0～13.0%，板面握螺钉力≥1280N，板边握螺钉力≥900N，表面耐冷热循环、表面耐划痕、表面耐磨、表面耐香烟灼烧、表面耐干热、表面耐污染腐蚀、表面耐龟裂、耐光色牢度等均需检测合格；甲醛释放限量≤0.02 mg/m³，挥发性有机化合物（72h）（苯、甲苯、二甲苯、总挥发性有机化合物）需检测合格，燃烧性能等级B₁（C） 检测合格。供应商中标后提供本项目挂网之前出具的《三聚氰胺板》检验报告，检验内容必须完全满足本条款技术参数，检验报告封面带可现场查验的真伪的二维码及CMA标识，否则作废标处理。 2、封边条：采用PVC封边条，表面光滑，花纹清晰、均匀、无漏印，边缘光滑平直，无缺损； 3、热熔胶：总挥发性有机物≤8g/L，苯≤0.1g/kg，甲苯+二甲苯≤1g/kg，游离甲醛≤1.0g/kg。 4、采用优质五金配件：（采用“三合一连接件”，符合GB/T 28203-2011、QB/T 3826-1999和GB/T 223.79-2007标准要求，100h中性盐雾试验达到10级，涂层金属元素含量≤0.1%。） 5、办公桌的甲醛释放量≤0.7mg/L，办公桌总挥发性有机化合物≤mg/kg。产品的结构安全性要求：抽屉、键盘、拉篮等推拉构件应有防脱落装置均检测合格；活动部件间距离≤5mm或≥25mm均检测合格（设计要求除外）； 桌类垂直和水平加载稳定性试验和桌类垂直加载稳定性试验、木制件涂层可溶性重金属含量（限色漆）均检测合格。本产品符合GB/T 3324-2017木家具通用技术条件，GB18584-2001 室内装饰装修材料木家具中有害物质限量,GB/T 35607-2017绿色产品评价家具。 | 1800*900*800 | A05010201 办公桌
2 | 办公桌 | 2 | 张 | 病理科1输血科1 |  | 1600*800*760 | A05010201 办公桌
3 | 办公桌 | 4 | 张 | 皮肤科4 |  | 1400*1200*760 | A05010201 办公桌
4 | 办公桌 | 40 | 张 | 耳鼻喉3口腔科6门诊部4输血科2消化内镜中心5延续护理中心3门诊药房14中药房3 |  | 1200*600*760 | A05010201 办公桌
5 | 办公桌 | 51 | 张 | 门诊51 | （可带活动抽屉柜，桌面下最好有挡板，建议商家提供多种规格、尺寸、样式供选择） | 1400*1200*760 | A05010201 办公桌
6 | 办公桌 | 5 | 张 | 输血科5 | 1、主材：采用铝合金骨架，接头选用锌合金接头，屏风底部带升降脚。 2、采用三聚氰胺板，甲醛释放限量≤0.3mg/m³；符合 GB 8624-2012标准要求。 3、封边条：采用PVC封边条，表面光滑，花纹清晰、均匀、无漏印，边缘光滑平直，无缺损； 4、热熔胶：总挥发性有机物≤8g/L，苯≤0.1g/kg，甲苯+二甲苯≤1g/kg，游离甲醛≤1.0g/kg。 5、采用优质五金配件 6、屏风工作位的高度和厚度、工艺要求均需检测合格；屏风工作位的屏风高度＜1400mm，低于屏风高度100mm处，水平施力200N；不应倾翻；屏风工作位的所有组件不应被移出，结构上不应坏；屏风的强度和金属件外观性能要求、结构安全检测合格；金属喷漆（塑）涂层硬度≥5H；金属喷漆（塑）涂层附着力达到1级；桌类稳定性和桌类垂直静载荷试验、桌面水平耐久性试验、表面涂层可迁移元素检测合格；木制件甲醛释放量≤0.5mg/L；富马酸二甲脂未检出。 | 1200*600*760 | A05010201 办公桌
7 | 办公桌 | 3 | 张 | 耳鼻喉3 | 1、三聚氰胺板：静曲强度≥21.0 MPa，弹性模量≥2300MPa，内结合强度≥0.4MPa，表面胶合强度≥1.20MPa，含水率3.0～13.0%，板面握螺钉力≥1280N，板边握螺钉力≥900N，表面耐冷热循环、表面耐划痕、表面耐磨、表面耐香烟灼烧、表面耐干热、表面耐污染腐蚀、表面耐龟裂、耐光色牢度等均需检测合格；甲醛释放限量≤0.02 mg/m³，挥发性有机化合物（72h）（苯、甲苯、二甲苯、总挥发性有机化合物）需检测合格，燃烧性能等级B₁（C） 检测合格。供应商中标后提供本项目挂网之前出具的《三聚氰胺板》检验报告，检验内容必须完全满足本条款技术参数，检验报告封面带可现场查验的真伪的二维码及CMA标识，否则作废标处理。 2、封边条：采用PVC封边条，表面光滑，花纹清晰、均匀、无漏印，边缘光滑平直，无缺损； 3、热熔胶：总挥发性有机物≤8g/L，苯≤0.1g/kg，甲苯+二甲苯≤1g/kg，游离甲醛≤1.0g/kg。 4、采用优质五金配件：（采用“三合一连接件”，符合GB/T 28203-2011、QB/T 3826-1999和GB/T 223.79-2007标准要求，100h中性盐雾试验达到10级，涂层金属元素含量≤0.1%。） 5、办公桌的甲醛释放量≤0.7mg/L，办公桌总挥发性有机化合物≤mg/kg。产品的结构安全性要求：抽屉、键盘、拉篮等推拉构件应有防脱落装置均检测合格；活动部件间距离≤5mm或≥25mm均检测合格（设计要求除外）； 桌类垂直和水平加载稳定性试验和桌类垂直加载稳定性试验、木制件涂层可溶性重金属含量（限色漆）均检测合格。本产品符合GB/T 3324-2017木家具通用技术条件，GB18584-2001 室内装饰装修材料木家具中有害物质限量,GB/T 35607-2017绿色产品评价家具。 | 1400*600*760 | A05010201 办公桌
8 | 办公椅 | 26 | 把 | 张耳鼻喉3口腔科10门诊部4皮肤科4输血科2延续护理中心3 | 1、面料（网布）：不含C类甲醛；C类染色牢度≥3级，无异味；燃烧性能（B₁级）和可分解芳香胺染料检测合格，重金属含量 （镉 Cd、铬 Cr、铅 Pb、锑 Sb ）均未检出；六价铬含量未检出； 总铅和总镉含量、富马酸二甲脂均未检出。 供应商中标后提供本项目挂网之前出具的《面料（网布）》检验报告，检验内容必须完全满足本条款技术参数，检验报告封面带可现场查验的真伪的二维码及CMA标识，否则作废标处理。 2、海绵：海绵颜色均匀、无污染、无刺激性气味；75％压缩永久变形≤6％，回弹率≧55%，拉伸强度≧130kPa，伸长率≧160%，撕裂强度≧3.0N/cm，干热老化后拉伸强度≧110kPa，恒定负荷反复压陷疲劳性能≦35%，B₁级燃烧性能检测合格。 | 500*510*840 | A05010399 其他椅凳类
9 | 会议椅 | 59 | 把 | 病理科12门诊部10皮肤科12输血科8消化内镜中心17 | 1、面料（网布）：不含C类甲醛；C类染色牢度≥3级，无异味；燃烧性能（B₁级）和可分解芳香胺染料检测合格，重金属含量 （镉 Cd、铬 Cr、铅 Pb、锑 Sb ）均未检出；六价铬含量未检出； 总铅和总镉含量、富马酸二甲脂均未检出。 2、海绵：海绵颜色均匀、无污染、无刺激性气味；75％压缩永久变形≤6％，回弹率≧55%，拉伸强度≧130kPa，伸长率≧160%，撕裂强度≧3.0N/cm，干热老化后拉伸强度≧110kPa，恒定负荷反复压陷疲劳性能≦35%，B₁级燃烧性能检测合格。 3、产品的甲醛释放量≤0.02mg/m²h，TVOC、苯、甲苯、二甲苯、总挥发性有机化合物（TVOC）未检出；产品的家具涂层可迁移元素（铅 Pb、镉 Cd、铬 Cr、汞 Hg、锑 Sb、钡 Ba、硒 Se、砷 As）未检出；产品的公共场所用软体家具阻燃性能、可接触的实木部件中五氯苯酚（PCP）未检出；产品的纺织面料可分解芳香胺染料和富马酸二甲脂均未检出；产品的软质聚氨酯泡沫塑料座面密度≥35kg/m³；产品的软质聚氨酯泡沫塑料回弹性≥42%，产品的稳定性、座面冲击、椅背往复耐久性、椅座往复冲击耐久性均需检测合格。 | 500*510*840 | A05010399 其他椅凳类
10 | 椅子 | 64 | 张 | 耳鼻喉10检验科40皮肤科10门诊药房2中药房2 | 1、实木椅架，木材经干燥、防虫、防腐处理；实木：木材全干密度≥0.50g/cm³，木材含水率低于12%，甲醛释放量≤0.2mg/L。 2、优质西皮，摩擦色牢度达到≥4级；涂层粘着牢度 ≥6.0N/10mm；耐折牢度（50000次）无裂纹；撕裂力≥40N；气味、pH、禁用偶氮染料 、耐磨性均检测合格；游离甲醛和挥发性有机物（VOC）未检出；可萃取的重金属 （铅（Pb） 、镉（Cd） ）未检出。 3、海绵：颜色均匀、无污染、无刺激性气味；75％压缩永久变形≤6％，回弹率≥55%，拉伸强度≥130kPa，伸长率≥160%，撕裂强度≥3.0N/cm，干热老化后拉伸强度≥110kPa，恒定负荷反复压陷疲劳性能≤35%，B₁级燃烧性能检测合格。 4、采用水性油漆（涂料），挥发性有机化合物含量≤90g/L，苯系物含量（苯、甲苯、乙苯和二甲苯总和）≤10mg/kg，游离甲醛含量≤6mg/kg，铅、镉、铬、汞等可溶性重金属含量（限色漆、腻子）≤60mg/kg，硬度（擦伤）≥2H，附着力≤1级，油漆耐碱性、耐醇性、耐污染性、耐干热性均检测合格，符合GB/T 23999-2009 室内装饰装修用水性木器涂料。 | 常规 | A05010399 其他椅凳类
11 | 办公椅 | 67 | 把 | 病理科6门诊部51输血科1延续护理中心3门诊药房6 | 1、面料（网布）：不含C类甲醛；C类染色牢度≥3级，无异味；燃烧性能（B₁级）和可分解芳香胺染料检测合格，重金属含量 （镉 Cd、铬 Cr、铅 Pb、锑 Sb ）均未检出；六价铬含量未检出； 总铅和总镉含量、富马酸二甲脂均未检出。 2、海绵：海绵颜色均匀、无污染、无刺激性气味；75％压缩永久变形≤6％，回弹率≧55%，拉伸强度≧130kPa，伸长率≧160%，撕裂强度≧3.0N/cm，干热老化后拉伸强度≧110kPa，恒定负荷反复压陷疲劳性能≦35%，B₁级燃烧性能检测合格。 3、办公椅：产品的塑料件外观外观和金属件外观检测合格；产品的软质聚氨酯泡沫塑料座面密度≥30kg/m³；产品的软质聚氨酯泡沫塑料回弹性≥45%；产品的软质聚氨酯泡沫塑料75％压缩永久变形≤4%；产品的纺织面料干摩擦色牢度达到4-5级；产品的稳定性和金属件涂层耐盐雾检测合格；产品的金属件涂层附着力达到1级；产品的椅背往复耐久性、倾斜机构 、座面回转耐久性、脚轮往复磨损、公共场所用软体家具阻燃性能均检测合格；产品的甲醛释放量≤0.02mg/m²h；产品的基本安全、密封性能、耐高低温性能、循环寿命检测合格；产品的苯、甲苯 、二甲苯 、总挥发性有机化合物（TVOC）均未检出；产品的家具涂层可迁移元素（铅 Pb、镉 Cd、铬 Cr、汞 Hg、锑 Sb、钡 Ba、硒 Se、砷 As）未检出；产品的纺织品、皮革中五氯苯酚（PCP）未检出； | 660*460*600 | A05010399 其他椅凳类
12 | 椅子 | 51 | 把 | 门诊部51（病人凳子） | 1、不锈钢架子 2、优质西皮，摩擦色牢度达到≥4级；涂层粘着牢度 ≥6.0N/10mm；耐折牢度（50000次）无裂纹；撕裂力≥40N；气味、pH、禁用偶氮染料 、耐磨性均检测合格；游离甲醛和挥发性有机物（VOC）未检出；可萃取的重金属 （铅（Pb） 、镉（Cd） ）未检出。 | 常规 | A05010399 其他椅凳类
13 | 椅子 | 9 | 把 | 门诊妇产9（孕妇学校） | 1、实木椅架，木材经干燥、防虫、防腐处理；实木：木材全干密度≥0.50g/cm³，木材含水率低于12%，甲醛释放量≤0.2mg/L。 2、优质面料。 3、海绵：颜色均匀、无污染、无刺激性气味；75％压缩永久变形≤6％，回弹率≥55%，拉伸强度≥130kPa，伸长率≥160%，撕裂强度≥3.0N/cm，干热老化后拉伸强度≥110kPa，恒定负荷反复压陷疲劳性能≤35%，B₁级燃烧性能检测合格。 4、采用水性油漆（涂料），挥发性有机化合物含量≤90g/L，苯系物含量（苯、甲苯、乙苯和二甲苯总和）≤10mg/kg，游离甲醛含量≤6mg/kg，铅、镉、铬、汞等可溶性重金属含量（限色漆、腻子）≤60mg/kg，硬度（擦伤）≥2H，附着力≤1级，油漆耐碱性、耐醇性、耐污染性、耐干热性均检测合格，符合GB/T 23999-2009 室内装饰装修用水性木器涂料。 | 550*520*860 | A05010399 其他椅凳类
6 | 排椅（等候椅） | 58 | 张（4人位） | 门诊部33、检验科25 | 1、扶手、脚：采用优质环保ADC铝合金经高温压铸成型。 2、座背板：座背椅板为PU材质，一体模具成型，PU坐垫（聚氨酯）采用环保A、B聚醚发泡成型，内部部分1.0冲孔板钢板自动焊接成靠背横条由30×3×450吼钢板与边管焊接支撑。 3、PU坐背一体发泡+扶手脚+钢管横梁+防滑脚垫。 4、每个位各一个扶手。 5、排椅（等候椅）：符合或优于GB/T 3325-2017 标准要求。(供应商提供第三方检验检测机构出具的成品“排椅（等候椅）”型式检验报告复印件） | 2400×672×825 | A05010399 其他椅凳类
7 | 候诊凳子 | 42 | 张（4人位） | 门诊部41、病理科1 | 1、 PU自结皮是聚氨甲酸酯，简称聚氨酯。由组合聚醚A与组合聚醚B，混合发泡成型 2、铝架。 | 1980×430×445 | A05010399 其他椅凳类
14 | 沙发 | 3 | 张 | 输血科1、病理科1、检验科1 | 1、实木椅架，木材经干燥、防虫、防腐处理；实木木材全干密度≧0.50g/cm³，木材含水率低于12%，甲醛释放量≤0.2mg/L， 2、采用优质西皮，柔软、丰满有弹性；耐磨性。 3、海绵：海绵颜色均匀、无污染、无刺激性气味；撕裂强度≧3.0N/cm，干热老化后拉伸强度≧110kPa，恒定负荷反复压陷疲劳性能≦35%， 5、五金配件：采用优质角铁，表面应无剥落、返锈、毛刺；表面应无烧焦、起泡、针孔、裂纹、花斑（不包括镀彩锌）和划痕，符合GB/T 3325-2017 金属家具通用技术条件。采用优质螺丝，经过中性盐雾试验，18h中性盐雾试验不低于10级。蛇簧：内部的金属件和各类型弹簧等配件均应经防锈处理，不应有锈蚀，符合QB/T1952.1-2012 软体家具沙发标准。 | 2200 | A05010499 其他沙发类
15 | 沙发 | 4 | 张 | 口腔科1皮肤科3 |  | 1500 | A05010499 其他沙发类
16 | 沙发 | 1 | 张 | 消化内镜中心1 | 1、实木椅架，木材经干燥、防虫、防腐处理；实木木材全干密度≧0.50g/cm³，木材含水率低于12%，甲醛释放量≤0.2mg/L， 2、采用优质面料，柔软、丰满有弹性；耐磨性。 3、海绵：海绵颜色均匀、无污染、无刺激性气味；撕裂强度≧3.0N/cm，干热老化后拉伸强度≧110kPa，恒定负荷反复压陷疲劳性能≦35%， 5、五金配件：采用优质角铁，表面应无剥落、返锈、毛刺；表面应无烧焦、起泡、针孔、裂纹、花斑（不包括镀彩锌）和划痕，符合GB/T 3325-2017 金属家具通用技术条件。采用优质螺丝，经过中性盐雾试验，18h中性盐雾试验不低于10级。蛇簧：内部的金属件和各类型弹簧等配件均应经防锈处理，不应有锈蚀，符合QB/T1952.1-2012 软体家具沙发标准。 6、本产品的产品的座面泡沫塑料密度≥35kg/m³；产品其他部位泡沫塑料密度≥30kg/m³；产品的泡沫塑料回弹性能≥45%；产品的防锈处理和摩擦声、五金件及其配件安装检测合格；产品的皮革涂层粘着牢度≥6.5N/10mm；产品的沙发座、背及扶手耐久性、安全性能检测合格；产品的总挥发性有机化合物（TVOC）未检出，产品的家具涂层可迁移元素（铅 Pb、镉 Cd、铬 Cr、汞 Hg 、锑 Sb、钡 Ba、硒 Se、砷 As）未检出，产品的可接触的实木部件中五氯苯酚（PCP）未检出，产品的填料游离甲醛未检出；产品的皮革游离甲醛未检出；产品的富马酸二甲脂未检出。五金工字脚 | 2200*1100*720 | A05010499 其他沙发类
17 | 茶几 | 1 | 张 | 消化内镜中心1 | 1、三聚氰胺板：静曲强度≥21.0 MPa，弹性模量≥2300MPa，内结合强度≥0.4MPa，表面胶合强度≥1.20MPa，含水率3.0～13.0%，板面握螺钉力≥1280N，板边握螺钉力≥900N，表面耐冷热循环、表面耐划痕、表面耐磨、表面耐香烟灼烧、表面耐干热、表面耐污染腐蚀、表面耐龟裂、耐光色牢度等均需检测合格；甲醛释放限量≤0.02 mg/m³，挥发性有机化合物（72h）（苯、甲苯、二甲苯、总挥发性有机化合物）需检测合格，燃烧性能等级B₁（C） 检测合格。 2、封边条：采用PVC封边条，表面光滑，花纹清晰、均匀、无漏印，边缘光滑平直，无缺损； 3、热熔胶：总挥发性有机物≤8g/L，苯≤0.1g/kg，甲苯+二甲苯≤1g/kg，游离甲醛≤1.0g/kg。 | 700*450 | A05010204 茶几
18 | 茶几 | 6 | 张 | 病理科1检验科2口腔科1皮肤科1输血科1 | 1、三聚氰胺板：静曲强度≥21.0 MPa，弹性模量≥2300MPa，内结合强度≥0.4MPa，表面胶合强度≥1.20MPa，含水率3.0～13.0%，板面握螺钉力≥1280N，板边握螺钉力≥900N，表面耐冷热循环、表面耐划痕、表面耐磨、表面耐香烟灼烧、表面耐干热、表面耐污染腐蚀、表面耐龟裂、耐光色牢度等均需检测合格；甲醛释放限量≤0.02 mg/m³，挥发性有机化合物（72h）（苯、甲苯、二甲苯、总挥发性有机化合物）需检测合格，燃烧性能等级B₁（C） 检测合格。 2、封边条：采用PVC封边条，表面光滑，花纹清晰、均匀、无漏印，边缘光滑平直，无缺损； 3、热熔胶：总挥发性有机物≤8g/L，苯≤0.1g/kg，甲苯+二甲苯≤1g/kg，游离甲醛≤1.0g/kg。 4、采用优质五金配件：（采用“三合一连接件”，符合GB/T 28203-2011、QB/T 3826-1999和GB/T 223.79-2007标准要求，100h中性盐雾试验达到10级，涂层金属元素含量≤0.1%。） 5、茶几的甲醛释放量≤0.05mg/m³ ；苯、甲苯、二甲苯、总挥发性有机化合物（TVOC）、家具涂层可迁移元素检测合格；漆膜耐湿热、漆膜耐干热、漆膜附着力、漆膜耐冷热温差、漆膜耐磨性和漆膜抗冲击检测合格。 | 1200*600*450 | A05010204 茶几
19 | 会议桌 | 5 | 张 | 病理科1门诊部1皮肤科1输血科1消化内镜中心1（根据房间空间大小） | 1、三聚氰胺板：静曲强度≥21.0 MPa，弹性模量≥2300MPa，内结合强度≥0.4MPa，表面胶合强度≥1.20MPa，含水率3.0～13.0%，板面握螺钉力≥1280N，板边握螺钉力≥900N，表面耐冷热循环、表面耐划痕、表面耐磨、表面耐香烟灼烧、表面耐干热、表面耐污染腐蚀、表面耐龟裂、耐光色牢度等均需检测合格；甲醛释放限量≤0.02 mg/m³，挥发性有机化合物（72h）（苯、甲苯、二甲苯、总挥发性有机化合物）需检测合格，燃烧性能等级B₁（C） 检测合格。 2、封边条：采用PVC封边条，表面光滑，花纹清晰、均匀、无漏印，边缘光滑平直，无缺损； 3、热熔胶：总挥发性有机物≤8g/L，苯≤0.1g/kg，甲苯+二甲苯≤1g/kg，游离甲醛≤1.0g/kg。 4、采用优质五金配件：（采用“三合一连接件”，符合GB/T 28203-2011、QB/T 3826-1999和GB/T 223.79-2007标准要求，100h中性盐雾试验达到10级，涂层金属元素含量≤0.1%。） 5、 会议桌的漆膜外观要求、漆膜耐液性、漆膜耐湿热、漆膜耐干热、漆膜附着力、漆膜耐冷热温差、漆膜耐磨性、漆膜抗冲击、桌类垂直静载荷试验、桌类水平静载荷试验均检测合格；木制件甲醛释放量≤0.2mg/L；家具涂层可迁移元素 （铅 Pb、镉 Cd、铬 Cr、汞 Hg、锑 Sb、钡 Ba、硒 Se、砷 As）未检出； | 2800*1200*760 | A05010202 会议桌
20 | 条形会议桌 | 9 | 张 | 检验科9 | 1、三聚氰胺板：静曲强度≥21.0 MPa，弹性模量≥2300MPa，内结合强度≥0.4MPa，表面胶合强度≥1.20MPa，含水率3.0～13.0%，板面握螺钉力≥1280N，板边握螺钉力≥900N，表面耐冷热循环、表面耐划痕、表面耐磨、表面耐香烟灼烧、表面耐干热、表面耐污染腐蚀、表面耐龟裂、耐光色牢度等均需检测合格；甲醛释放限量≤0.02 mg/m³，挥发性有机化合物（72h）（苯、甲苯、二甲苯、总挥发性有机化合物）需检测合格，燃烧性能等级B₁（C） 检测合格。 2、封边条：采用PVC封边条，表面光滑，花纹清晰、均匀、无漏印，边缘光滑平直，无缺损； 3、热熔胶：总挥发性有机物≤8g/L，苯≤0.1g/kg，甲苯+二甲苯≤1g/kg，游离甲醛≤1.0g/kg。 4、采用优质五金配件：（采用“三合一连接件”，符合GB/T 28203-2011、QB/T 3826-1999和GB/T 223.79-2007标准要求，100h中性盐雾试验达到10级，涂层金属元素含量≤0.1%。） 5、条形会议桌：产品的木制件甲醛释放量≤0.2mg/L；产品的总挥发性有机化合物（TVOC）≤0.2mg/m³；产品的家具涂层可迁移元素（铅 Pb、镉 Cd、铬 Cr、汞 Hg、锑 Sb、钡 Ba、硒 Se、砷 As）均未检出；产品的桌类垂直和水平加载稳定性试验、桌面水平耐久性试验、桌面垂直冲击试验、漆膜耐液性、漆膜耐湿热、漆膜耐干热、漆膜附着力、漆膜耐冷热温差、漆膜耐磨性、漆膜抗冲击均需检测合格。 | 1400*400*760 | A05010202 会议桌
21 | 条形会议桌 | 2 | 张 | 检验科2 |  | 1600*400*760 | A05010202 会议桌
22 | 条形会议桌 | 3 | 张 | 检验科3 |  | 1800*400*760 | A05010202 会议桌